## Hoja 1
QAF020 | m | Encuentro de techo plano transitable, no ventilado con paramento vertical. Impermeabilización con membranas preelaboradas asfálticas.
Encuentro de techo plano transitable, no ventilado, con piso fijo, tipo convencional con paramento vertical; mediante la realización de un retranqueo perimetral de más de 5 cm con respecto al paramento vertical y de más de 20 cm de altura sobre la protección del techo, relleno con mortero de cemento, confeccionado en obra, dosificación 1:8 colocado sobre la impermeabilización soldada a su vez al soporte y formada por: banda de refuerzo de 50 cm de ancho, realizada a partir de membrana preelaborada de betún modificado con elastómero SBS, masa nominal 4 kg/m², con armadura de fieltro de poliéster no tejido de 160 g/m², de superficie no protegida, totalmente adherida al soporte con soplete, previa imprimación con emulsión asfáltica aniónica con cargas. Remate con banda de terminación de 50 cm de desarrollo con membrana preelaborada de betún modificado con elastómero SBS, masa nominal 4 kg/m², con armadura de fieltro de poliéster no tejido de 160 g/m², de superficie no protegida, acabado con un revestimiento de zócalos de gres rústico, de 7 cm, 3 €/m colocados con junta abierta (separación entre 3 y 15 mm), en capa fina con adhesivo cementoso de fraguado normal, C1 sin ninguna característica adicional, color gris y rejuntados con mortero de juntas cementoso mejorado, con absorción de agua reducida y resistencia elevada a la abrasión tipo CG 2 W A, color blanco, para juntas de 2 a 15 mm.
Código |  |  | Unidad | Descripción | Cantidad | Costo unitario | Costo parcial
1 |  |  |  | Materiales
mt14iea020c |  |  | kg | Emulsión asfáltica aniónica con cargas. | 0.15 | 3937.83 | 590.67
mt14lba010g |  |  | m² | Membrana preelaborada de betún modificado con elastómero SBS, de 3,5 mm de espesor, masa nominal 4 kg/m², con armadura de fieltro de poliéster no tejido de 160 g/m², de superficie no protegida. | 1.025 | 8269.44 | 8476.18
mt08aaa010a |  |  | m³ | Agua. | 0.006 | 25.22 | 0.15
mt01arg005a |  |  | t | Arena de cantera, para mortero preparado en obra. | 0.021 | 283.7 | 5.96
mt08cem000g |  |  | kg | Cemento gris en sacos. | 2.368 | 4.84 | 11.46
mt18rcr010a300 |  |  | m | Zócalo cerámico de gres rústico, de 7 cm de ancho, $ 3,00/m. | 1.05 | 3068.5 | 3221.93
mt09mcr021g |  |  | kg | Adhesivo cementoso de fraguado normal, C1, color gris. | 0.24 | 5.89 | 1.41
mt09mcp020bB |  |  | kg | Mortero de juntas cementoso mejorado, con absorción de agua reducida y resistencia elevada a la abrasión, tipo CG2 W A, color blanco, para juntas de 2 a 15 mm, a base de cemento de alta resistencia, agregados seleccionados, aditivos especiales y pigmentos, con efecto antimoho, antiverdín y preventivo de las eflorescencias, hidrorrepelente, especial para rejuntado de todo tipo de piezas cerámicas y piedras naturales en zonas de proliferación de microorganismos. | 0.01 | 28.57 | 0.29
mt08adt010 |  |  | kg | Aditivo hidrófugo para impermeabilización de morteros u hormigones. | 0.09 | 20.18 | 1.82
[5 empty] | Subtotal materiales: |  | 12309.9
2 |  |  |  | Equipo
mq06hor010 |  |  | h | Hormigonera eléctrica con una capacidad de amasado de 160 l. | 0.018 | 2426.58 | 43.68
[5 empty] | Subtotal equipo: |  | 43.68
3 |  |  |  | Mano de obra
mo029 |  |  | h | Oficial aplicador de membranas impermeabilizantes preelaboradas. | 0.194 | 33952.7 | 6586.82
mo067 |  |  | h | Medio oficial aplicador de membranas impermeabilizantes preelaboradas. | 0.194 | 25378.9 | 4923.51
mo113 |  |  | h | Ayudante de albañil. | 0.102 | 24452.1 | 2494.12
mo023 |  |  | h | Oficial colocador de pisos. | 0.2 | 33952.7 | 6790.53
[5 empty] | Subtotal mano de obra: |  | 20795
4 |  |  |  | Herramientas
|  |  | % | Herramientas | 2 | 33148.5 | 662.97
Coste de mantenimiento decenal: $ 9.467,22 en los primeros 10 años. |  |  |  |  | Costos directos (1+2+3+4): |  | 33811.5