## Hoja 1
RQO030 | m² |  | Mortero monocapa fotocatalítico.
Revestimiento de paramentos exteriores con mortero monocapa para la impermeabilización y decoración de fachadas, resistencia a compresión de 3 a 7,5 N/mm², absorción de agua por capilaridad menor de 0,2 kg/m² min½, acabado con agregado proyectado, color blanco, a base de cemento fotocatalítico, descontaminante y autolimpiable, espesor 15 mm, aplicado manualmente, armado y reforzado con malla antiálcalis en los cambios de material y en los frentes de la losa.
Código |  | Unidad |  | Descripción | Cantidad | Costo unitario | Costo parcial
1 |  |  |  | Materiales
mt28mit060aa |  | kg |  | Mortero monocapa para la impermeabilización y decoración de fachadas, resistencia a compresión de 3 a 7,5 N/mm², absorción de agua por capilaridad menor de 0,2 kg/m² min½, acabado con agregado proyectado, color blanco, compuesto de cemento fotocatalítico, descontaminante y autolimpiable, aditivos, resinas sintéticas y cargas minerales. | 17 | 10.24 | 174.08
mt28mon040a |  | m² |  | Malla de fibra de vidrio, antiálcalis, de 10x10 mm de luz de malla, de 750 a 900 micras de espesor y de 200 a 250 g/m² de masa superficial, con 25 kp/cm² de resistencia a tracción, para armar morteros. | 0.21 | 37.92 | 7.96
mt28mon030 |  | m |  | Junquillo de PVC. | 0.75 | 5.52 | 4.14
mt28mon050 |  | m |  | Perfil de PVC rígido para formación de aristas en revestimientos de mortero monocapa. | 1.25 | 5.83 | 7.29
mt28mon020b |  | kg |  | Agregado de mármol, procedente de machaqueo, para proyectar sobre mortero, de granulometría comprendida entre 5 y 9 mm. | 15 | 5.83 | 87.45
[5 empty] | Subtotal materiales: |  | 280.92
2 |  |  |  | Mano de obra
mo039 |  | h |  | Oficial albañil especializado en trabajos de revoque. | 0.41 | 33952.7 | 13920.6
mo111 |  | h |  | Ayudante de albañil especializado en trabajos de revoque. | 0.227 | 25252.5 | 5732.33
[5 empty] | Subtotal mano de obra: |  | 19652.9
3 |  |  |  | Herramientas
|  | % |  | Herramientas | 4 | 19933.8 | 797.35
Coste de mantenimiento decenal: $ 2.902,37 en los primeros 10 años. |  |  |  |  | Costos directos (1+2+3): |  | 20731.2