## Hoja 1
RSS037 | m² |  | Piso vinílico homogéneo, acústico, en rollo.
Piso vinílico homogéneo, acústico, de 4,0 mm de espesor, con tratamiento de protección superficial PUR, color a elegir, y revés de espuma de poliuretano, suministrado en rollos de 183 cm de ancho; peso total: 4000 g/m²; clasificación al uso, según ISO 10874: clase 23 para uso doméstico; clase 34 para uso comercial; clase 42 para uso industrial; reducción del ruido de impactos 17 dB, según ISO 10140; Euroclase Cfl-s1 de reacción al fuego. Colocación en obra: con adhesivo a base de copolímeros acrílicos modificados en dispersión acuosa, sobre capa fina de nivelación. El precio no incluye la capa fina de nivelación.
Código |  | Unidad |  | Descripción | Cantidad | Costo unitario | Costo parcial
1 |  |  |  | Materiales
mt18adq020a |  | kg |  | Adhesivo a base de copolímeros acrílicos modificados en dispersión acuosa, sin disolventes, color beige, para aplicar en interiores, para el embadurnado de pavimentos de PVC, linóleo y moquette. | 0.375 | 64.51 | 24.19
mt18pha070a |  | m² |  | Lámina homogénea de PVC, de 4 mm de espesor, con tratamiento de protección superficial PUR, color a elegir y revés de espuma de poliuretano; suministrada en rollos de 183 cm de ancho; peso total: 4000 g/m²; clasificación al uso, según ISO 10874: clase 23 para uso doméstico; clase 34 para uso comercial; clase 42 para uso industrial; reducción del ruido de impactos 17 dB, según ISO 10140; Euroclase Cfl-s1 de reacción al fuego. | 1.1 | 528.36 | 581.2
[5 empty] | Subtotal materiales: |  | 605.39
2 |  |  |  | Mano de obra
mo026 |  | h |  | Oficial colocador de revestimientos flexibles. | 0.466 | 33952.7 | 15821.9
mo064 |  | h |  | Medio oficial colocador de revestimientos flexibles. | 0.259 | 25378.9 | 6573.14
[5 empty] | Subtotal mano de obra: |  | 22395.1
3 |  |  |  | Herramientas
|  | % |  | Herramientas | 2 | 23000.5 | 460.01
Coste de mantenimiento decenal: $ 9.618,80 en los primeros 10 años. |  |  |  |  | Costos directos (1+2+3): |  | 23460.5