## Hoja 1
ANS020 | m² | Solera ventilada de hormigón.
Solera ventilada de hormigón armado de 20+4 cm de canto, sobre encofrado perdido de módulos de polipropileno reciclado, realizada con hormigón H-21, condición de exposición no agresiva, tamaño máximo del agregado 13,2 mm, ámbito de consistencia A-3, elaborado, y colado con bomba, y malla soldada Q 131 150x150 mm de acero AM 500 N como armadura de reparto, colocada sobre separadores homologados en capa de compresión de 4 cm de espesor; con juntas de retracción de 5 mm de espesor, mediante corte con disco de diamante; apoyado todo ello sobre base de hormigón de limpieza. Incluso panel de poliestireno expandido de 3 cm de espesor, para la ejecución de juntas de dilatación. El precio no incluye la capa de hormigón de limpieza.
Código |  | Unidad | Descripción | Cantidad | Costo unitario | Costo parcial
1 |  |  | Materiales
mt07cid010j |  | m² | Encofrado perdido de módulos de polipropileno reciclado, de 50x50x20 cm, para soleras y losas sanitarias ventiladas. | 1.05 | 79.78 | 83.77
mt07aco090d |  | kg | Acero en barras nervuradas, ADN 420 S, de varios diámetros, según IRAM-IAS U 500-207. | 2 | 22.73 | 45.46
mt08var050 |  | kg | Alambre galvanizado para atar, de 1,30 mm de diámetro. | 0.01 | 9.01 | 0.09
mt07ame080dgb |  | m² | Malla soldada Q 131 separación 150x150 mm, con alambres longitudinales de 5 mm de diámetro y alambres transversales de 5,0 mm de diámetro, acero AM 500 N, según IRAM-IAS U 500-06. | 1.1 | 49.25 | 54.18
mt10haf071akc |  | m³ | Hormigón H-21, condición de exposición no agresiva, tamaño máximo del agregado 13,2 mm, ámbito de consistencia A-3, elaborado, según CIRSOC 201 1982. | 0.097 | 1955.98 | 189.73
mt07aco020o |  | Ud | Separador homologado para malla soldada. | 1 | 0.64 | 0.64
mt16pea020c |  | m² | Panel rígido de poliestireno expandido, mecanizado lateral recto, de 30 mm de espesor, resistencia térmica 0,8 m²K/W, conductividad térmica 0,036 W/(mK), para junta de contracción. | 0.092 | 135.98 | 12.51
|  |  |  | Subtotal materiales: |  | 386.38
2 |  |  | Equipo
mq06vib020 |  | h | Regla vibrante de 3 m. | 0.095 | 104.98 | 9.97
mq06bhe010 |  | h | Camión bomba estacionado en obra, para bombeo de hormigón. | 0.005 | 3821.54 | 19.11
mq06cor020 |  | h | Equipo para corte de juntas en soleras de hormigón. | 0.087 | 213.55 | 18.58
|  |  |  | Subtotal equipo: |  | 47.66
3 |  |  | Mano de obra
mo044 |  | h | Oficial armador de encofrados. | 0.014 | 456.42 | 6.39
mo091 |  | h | Medio oficial armador de encofrados. | 0.014 | 339.17 | 4.75
mo043 |  | h | Oficial armador de hierro. | 0.026 | 456.42 | 11.87
mo090 |  | h | Medio oficial armador de hierro. | 0.026 | 339.17 | 8.82
mo045 |  | h | Oficial armador en hormigón. | 0.006 | 456.42 | 2.74
mo092 |  | h | Medio oficial armador en hormigón. | 0.026 | 339.17 | 8.82
mo112 |  | h | Ayudante general de construcción. | 0.096 | 317.91 | 30.52
|  |  |  | Subtotal mano de obra: |  | 73.91
4 |  |  | Herramientas
|  | % | Herramientas | 2 | 507.95 | 10.16
Coste de mantenimiento decenal: $ 41,45 en los primeros 10 años. |  |  |  | Costos directos (1+2+3+4): |  | 518.11