## Hoja 1
EFP010 | m | Columna de mampostería.
Columna de mampostería de 1 pie x 1 pie, de ladrillo cerámico visto perforado hidrofugado, color Salmón, acabado liso, 24x11,5x5 cm, con juntas horizontales y verticales de 10 mm de espesor, junta rehundida, recibida con mortero de cemento confeccionado en obra, con 250 kg/m³ de cemento, color gris, dosificación 1:6, suministrado en sacos.
Código |  | Unidad | Descripción | Cantidad | Costo unitario | Costo parcial
1 |  |  | Materiales
mt05plt010bb |  | Ud | Ladrillo cerámico visto perforado hidrofugado, color Salmón, acabado liso, 24x11,5x5 cm, densidad 1700 kg/m³. | 36 | 3.92 | 141.12
mt08aaa010a |  | m³ | Agua. | 0.01 | 25.22 | 0.25
mt01arg005a |  | t | Arena de cantera, para mortero preparado en obra. | 0.084 | 283.7 | 23.83
mt08cem000g |  | kg | Cemento gris en sacos. | 12.983 | 4.84 | 62.84
|  |  |  | Subtotal materiales: |  | 228.04
2 |  |  | Equipo
mq06hor010 |  | h | Hormigonera eléctrica con una capacidad de amasado de 160 l. | 0.042 | 2426.58 | 101.92
|  |  |  | Subtotal equipo: |  | 101.92
3 |  |  | Mano de obra
mo021 |  | h | Oficial albañil especializado en trabajos de mampostería. | 1.204 | 33952.7 | 40879
mo078 |  | h | Medio oficial albañil especializado en trabajos de mampostería. | 1.292 | 25378.9 | 32789.6
mo114 |  | h | Ayudante de albañil especializado en trabajos de mampostería. | 0.685 | 24452.1 | 16749.7
|  |  |  | Subtotal mano de obra: |  | 90418.3
4 |  |  | Herramientas
|  | % | Herramientas | 2 | 90748.3 | 1814.97
Coste de mantenimiento decenal: $ 2.776,90 en los primeros 10 años. |  |  |  | Costos directos (1+2+3+4): |  | 92563.2