## Hoja 1
QAD012 | m² | Techo plano transitable, no ventilado, con piso fijo, tipo convencional, para uso deportivo. Impermeabilización con membranas preelaboradas asfálticas, tipo bicapa.
Techo plano transitable, no ventilado, con piso fijo, tipo convencional, pendiente del 1% al 5%, para uso deportivo. FORMACIÓN DE PENDIENTES: mediante encintado de limatesas, limahoyas y juntas con fajas para reglado de ladrillo cerámico hueco doble y capa de arcilla expandida, vertida en seco y consolidada en su superficie con lechada de cemento, proporcionando una resistencia a compresión de 1 MPa y con una conductividad térmica de 0,087 W/(mK), con espesor medio de 10 cm; con capa de regularización de mortero de cemento, confeccionado en obra, dosificación 1:6 de 4 cm de espesor, acabado fratasado; AISLAMIENTO TÉRMICO: panel rígido de lana mineral hidrofugada; CAPA SEPARADORA BAJO CAPA DE REFUERZO: geotextil no tejido compuesto por fibras de poliéster unidas por agujeteado, (150 g/m²); CAPA DE REFUERZO: mortero de cemento CEM II/B-P 32,5 N tipo M-10 de 4 cm de espesor; IMPERMEABILIZACIÓN: tipo bicapa, adherida, compuesta por una membrana preelaborada de betún modificado con elastómero SBS, masa nominal 3 kg/m², con armadura de fieltro de fibra de vidrio de 60 g/m² y una membrana preelaborada de betún modificado con elastómero SBS, masa nominal 3 kg/m², con armadura de fieltro de poliéster no tejido de 160 g/m², totalmente adheridas con soplete, sin coincidir sus juntas; CAPA SEPARADORA BAJO PROTECCIÓN: geotextil no tejido compuesto por fibras de poliéster unidas por agujeteado, (200 g/m²); CAPA DE PROTECCIÓN: revestimiento continuo sintético, formado por la aplicación sucesiva de una capa de mortero epoxi bicomponente, abrasión Taber en seco < 0,2 g y rendimiento aproximado de 0,80 kg/m²; dos capas de mortero bicomponente a base de resinas acrílico-epoxi, abrasión Taber en seco < 0,2 g y rendimiento aproximado de 0,4 kg/m² por capa; y una capa de sellado con pintura bicomponente a base de resinas acrílico-epoxi, abrasión Taber en seco < 0,2 g, viscosidad > 40 poises y rendimiento aproximado de 0,2 kg/m²; extendidas a mano mediante rastras de banda de goma en capas uniformes con un espesor total aproximado de 1,0 mm, colocado sobre base de hormigón H-25, clase de exposición ambiental A2, tamaño máximo del agregado 19,0 mm, consistencia muy plástica de 10 cm de espesor, armado con malla soldada Q 131 150x150 mm de acero AM 500 N. El precio no incluye la ejecución y el sellado de las juntas ni la ejecución de remates en los encuentros con paramentos y desagües.
Código |  | Unidad | Descripción | Cantidad | Costo unitario | Costo parcial
1 |  |  | Materiales
mt04lvc010c |  | Ud | Ladrillo cerámico hueco doble, para revestir, 24x11,5x9 cm, densidad 780 kg/m³. | 3 | 4.51 | 13.53
mt01arl030a |  | m³ | Arcilla expandida, suministrada en sacos. | 0.1 | 2277.33 | 227.73
mt09lec020b |  | m³ | Lechada de cemento CEM II/B-P 32,5 N 1/3. | 0.01 | 1893 | 18.93
mt16pea020b |  | m² | Panel rígido de poliestireno expandido, mecanizado lateral recto, de 20 mm de espesor, resistencia térmica 0,55 m²K/W, conductividad térmica 0,036 W/(mK), para junta de contracción. | 0.01 | 1599.97 | 16
mt08aaa010a |  | m³ | Agua. | 0.008 | 25.22 | 0.2
mt01arg005a |  | t | Arena de cantera, para mortero preparado en obra. | 0.065 | 283.7 | 18.44
mt08cem000g |  | kg | Cemento gris en sacos. | 10 | 4.84 | 48.4
mt16lrc010ac |  | m² | Panel rígido de lana mineral hidrofugada, de 50 mm de espesor, resistencia térmica >= 1,3 m²K/W, conductividad térmica 0,038 W/(mK), Euroclase A1 de reacción al fuego. | 1.05 | 22700.4 | 23835.5
mt14gsa020bc |  | m² | Geotextil no tejido compuesto por fibras de poliéster unidas por agujeteado, con una resistencia a la tracción longitudinal de 1,88 kN/m, una resistencia a la tracción transversal de 1,49 kN/m, una apertura de cono al ensayo de perforación dinámica según ISO 13433 inferior a 40 mm, resistencia CBR a punzonamiento 0,3 kN y una masa superficial de 150 g/m². | 1.05 | 810.73 | 851.27
mt09mor010e |  | m³ | Mortero de cemento CEM II/B-P 32,5 N tipo M-10, confeccionado en obra con 380 kg/m³ de cemento y una proporción en volumen 1/4. | 0.04 | 2241 | 89.64
mt14lba010c |  | m² | Membrana preelaborada de betún modificado con elastómero SBS, de 2,5 mm de espesor, masa nominal 3 kg/m², con armadura de fieltro de poliéster no tejido de 160 g/m², de superficie no protegida. | 1.1 | 6613.24 | 7274.56
mt14lba010a |  | m² | Membrana preelaborada de betún modificado con elastómero SBS, de 2,5 mm de espesor, masa nominal 3 kg/m², con armadura de fieltro de fibra de vidrio de 60 g/m², de superficie no protegida. | 1.1 | 5733.01 | 6306.31
mt14gsa020ce |  | m² | Geotextil no tejido compuesto por fibras de poliéster unidas por agujeteado, con una resistencia a la tracción longitudinal de 1,63 kN/m, una resistencia a la tracción transversal de 2,08 kN/m, una apertura de cono al ensayo de perforación dinámica según ISO 13433 inferior a 27 mm, resistencia CBR a punzonamiento 0,4 kN y una masa superficial de 200 g/m². | 1.05 | 1111.86 | 1167.45
mt07ame080dgb |  | m² | Malla soldada Q 131 separación 150x150 mm, con alambres longitudinales de 5 mm de diámetro y alambres transversales de 5,0 mm de diámetro, acero AM 500 N, según IRAM-IAS U 500-06. | 1.1 | 100.07 | 110.08
mt10haf070lgc |  | m³ | Hormigón H-25, clase de exposición ambiental A2, tamaño máximo del agregado 19 mm, consistencia muy plástica, elaborado, según CIRSOC 201 2005. | 0.1 | 3312.88 | 331.29
mt47adc010a |  | kg | Mortero epoxi bicomponente. | 0.8 | 54.66 | 43.73
mt47adc020a |  | kg | Mortero bicomponente a base de resinas acrílico-epoxi. | 0.8 | 179.11 | 143.29
mt27pij030a |  | kg | Pintura bicomponente a base de resinas acrílico-epoxi. | 0.2 | 193.67 | 38.73
|  |  |  | Subtotal materiales: |  | 40535
2 |  |  | Equipo
mq06hor010 |  | h | Hormigonera eléctrica con una capacidad de amasado de 160 l. | 0.038 | 2426.58 | 92.21
|  |  |  | Subtotal equipo: |  | 92.21
3 |  |  | Mano de obra
mo020 |  | h | Oficial albañil. | 0.612 | 33952.7 | 20779
mo113 |  | h | Ayudante de albañil. | 1.226 | 24452.1 | 29978.3
mo029 |  | h | Oficial aplicador de membranas impermeabilizantes preelaboradas. | 0.248 | 33952.7 | 8420.26
mo067 |  | h | Medio oficial aplicador de membranas impermeabilizantes preelaboradas. | 0.248 | 25378.9 | 6293.97
mo054 |  | h | Oficial montador de aislantes. | 0.059 | 34893.3 | 2058.71
mo101 |  | h | Medio oficial montador de aislantes. | 0.059 | 25378.9 | 1497.36
|  |  |  | Subtotal mano de obra: |  | 69027.6
4 |  |  | Herramientas
|  | % | Herramientas | 2 | 109655 | 2193.1
Coste de mantenimiento decenal: $ 29.527,87 en los primeros 10 años. |  |  |  | Costos directos (1+2+3+4): |  | 111848