## Hoja 1
QAD032 | m² |  | Techo plano no transitable, no ventilado, ajardinado. Impermeabilización con láminas de PVC.
Techo plano no transitable, no ventilado, ajardinado intensiva, tipo invertido, pendiente del 1% al 5%. FORMACIÓN DE PENDIENTES: mediante encintado de limatesas, limahoyas y juntas con fajas para reglado de ladrillo cerámico hueco doble y capa de arcilla expandida, vertida en seco y consolidada en su superficie con lechada de cemento, proporcionando una resistencia a compresión de 1 MPa y con una conductividad térmica de 0,087 W/(mK), con espesor medio de 10 cm; con capa de regularización de mortero de cemento, confeccionado en obra, dosificación 1:6 de 4 cm de espesor, acabado fratasado; CAPA SEPARADORA BAJO IMPERMEABILIZACIÓN: geotextil no tejido compuesto por fibras de poliéster unidas por agujeteado, (300 g/m²); IMPERMEABILIZACIÓN: tipo monocapa, no adherida, formada por una membrana impermeabilizante preelaborada flexible de PVC-P, (fv), de 1,2 mm de espesor, con armadura de velo de fibra de vidrio, y con resistencia a la intemperie, fijada en solapes y bordes mediante soldadura termoplástica; CAPA SEPARADORA BAJO AISLAMIENTO: geotextil no tejido compuesto por fibras de poliéster unidas por agujeteado, (300 g/m²); AISLAMIENTO TÉRMICO: panel rígido de poliestireno extruido, de superficie lisa y mecanizado lateral a media madera, de 40 mm de espesor, resistencia a compresión >= 300 kPa; CAPA SEPARADORA BAJO PROTECCIÓN: geotextil no tejido compuesto por fibras de poliéster unidas por agujeteado, (150 g/m²); CAPA DRENANTE Y FILTRANTE: lámina drenante y filtrante de estructura nodular de polietileno de alta densidad (PEAD/HDPE), con nódulos de 8 mm de altura, con geotextil de polipropileno incorporado; CAPA DE PROTECCIÓN: capa de tierra vegetal para plantación de 25 cm de espesor. El precio no incluye la ejecución y el sellado de las juntas ni la ejecución de remates en los encuentros con paramentos y desagües.
Código |  | Unidad |  | Descripción | Cantidad | Costo unitario | Costo parcial
1 |  |  |  | Materiales
mt04lvc010c |  | Ud |  | Ladrillo cerámico hueco doble, para revestir, 24x11,5x9 cm, densidad 780 kg/m³. | 3 | 1.14 | 3.42
mt01arl030aa |  | m³ |  | Arcilla expandida, suministrada en sacos. | 0.1 | 1196 | 119.6
mt09lec020b |  | m³ |  | Lechada de cemento 1/3 CEM II/B-P 32,5 N. | 0.01 | 841.85 | 8.42
mt16pea020b |  | m² |  | Panel rígido de poliestireno expandido, mecanizado lateral recto, de 20 mm de espesor, resistencia térmica 0,55 m²K/W, conductividad térmica 0,036 W/(mK), para junta de contracción. | 0.01 | 90.66 | 0.91
mt08aaa010a |  | m³ |  | Agua. | 0.008 | 12.28 | 0.1
mt01arg005a |  | t |  | Arena de cantera, para mortero preparado en obra. | 0.065 | 158.44 | 10.3
mt08cem000g |  | kg |  | Cemento gris en sacos. | 10 | 2.35 | 23.5
mt14gsa020dg |  | m² |  | Geotextil no tejido compuesto por fibras de poliéster unidas por agujeteado, con una resistencia a la tracción longitudinal de 3,45 kN/m, una resistencia a la tracción transversal de 3,45 kN/m, una apertura de cono al ensayo de perforación dinámica según ISO 13433 inferior a 15 mm, resistencia CBR a punzonamiento 0,8 kN y una masa superficial de 300 g/m². | 2.1 | 81.04 | 170.18
mt15dan010c |  | m² |  | Membrana impermeabilizante preelaborada flexible de PVC-P, (fv), de 1,2 mm de espesor, con armadura de velo de fibra de vidrio, y con resistencia a la intemperie. | 1.05 | 443.28 | 465.44
mt15dan020b |  | m |  | Perfil colaminado de chapa de acero y PVC-P, plano, para remate de impermeabilización en los extremos de las membranas de PVC-P y en encuentros con elementos verticales. | 0.4 | 189.66 | 75.86
mt16pxa010ab |  | m² |  | Panel rígido de poliestireno extruido, de superficie lisa y mecanizado lateral a media madera, de 40 mm de espesor, resistencia a compresión >= 300 kPa, resistencia térmica 1,2 m²K/W, conductividad térmica 0,034 W/(mK), Euroclase E de reacción al fuego, con código de designación XPS-EN 13164-T1-CS(10/Y)300-DLT(2)5-DS(70,90)-WL(T)0,7-FTCI1. | 1.05 | 189.47 | 198.94
mt14gsa020bc |  | m² |  | Geotextil no tejido compuesto por fibras de poliéster unidas por agujeteado, con una resistencia a la tracción longitudinal de 1,88 kN/m, una resistencia a la tracción transversal de 1,49 kN/m, una apertura de cono al ensayo de perforación dinámica según ISO 13433 inferior a 40 mm, resistencia CBR a punzonamiento 0,3 kN y una masa superficial de 150 g/m². | 1.05 | 35.11 | 36.87
mt14gdc010q |  | m² |  | Lámina drenante y filtrante de estructura nodular de polietileno de alta densidad (PEAD/HDPE), con nódulos de 8 mm de altura, con geotextil de polipropileno incorporado, resistencia a la compresión 150 kN/m² según ISO 604 y capacidad de drenaje 4,6 l/(s·m). | 1.05 | 213.93 | 224.63
mt01arj020 |  | m³ |  | Tierra vegetal para plantación. | 0.25 | 72.71 | 18.18
[5 empty] | Subtotal materiales: |  | 1356.35
2 |  |  |  | Equipo
mq06hor010 |  | h |  | Hormigonera. | 0.032 | 37.76 | 1.21
[5 empty] | Subtotal equipo: |  | 1.21
3 |  |  |  | Mano de obra
mo020 |  | h |  | Oficial albañil. | 0.106 | 445.11 | 47.18
mo113 |  | h |  | Ayudante de albañil. | 0.485 | 319.35 | 154.88
mo029 |  | h |  | Oficial aplicador de membranas impermeabilizantes preelaboradas. | 0.236 | 445.11 | 105.05
mo067 |  | h |  | Medio oficial aplicador de membranas impermeabilizantes preelaboradas. | 0.236 | 331.94 | 78.34
mo054 |  | h |  | Oficial montador de aislantes. | 0.059 | 457.6 | 27
mo101 |  | h |  | Medio oficial montador de aislantes. | 0.059 | 331.94 | 19.58
mo040 |  | h |  | Oficial jardinero. | 0.142 | 445.11 | 63.21
mo115 |  | h |  | Ayudante de jardinero. | 0.142 | 319.35 | 45.35
[5 empty] | Subtotal mano de obra: |  | 540.59
4 |  |  |  | Herramientas
|  | % |  | Herramientas | 2 | 1898.15 | 37.96
Coste de mantenimiento decenal: $ 1.599,23 en los primeros 10 años. |  |  |  |  | Costos directos (1+2+3+4): |  | 1936.11