## Hoja 1
RLH010 | m² |  | Hidrófugo transparente para fachadas.
Tratamiento superficial de protección hidrófuga para fachadas de piedra natural, mediante impregnación hidrófuga y oleófuga, incolora, aplicada en manos sucesivas hasta la saturación del elemento (rendimiento: 0,2 l/m²).
Código |  | Unidad |  | Descripción | Cantidad | Costo unitario | Costo parcial
1 |  |  |  | Materiales
mt27tsb030a |  | l |  | Impregnación hidrófuga y oleófuga, incolora, a base de alcoxisilano de alquilo en base acuosa, sin disolventes, con una profundidad media de penetración de 6,8 mm, repelente del agua y la suciedad, con propiedades tixotrópicas, permeable al vapor de agua, antimoho y antiverdín, con efecto preventivo de las eflorescencias y con resistencia a los rayos UV y a los álcalis, para aplicación sobre superficies de hormigón, mortero, ladrillo cerámico o piedra natural. | 0.2 | 98 | 19.6
[5 empty] | Subtotal materiales: |  | 19.6
2 |  |  |  | Mano de obra
mo038 |  | h |  | Oficial pintor. | 0.213 | 33952.7 | 7231.92
[5 empty] | Subtotal mano de obra: |  | 7231.92
3 |  |  |  | Herramientas
|  | % |  | Herramientas | 2 | 7251.52 | 145.03
Coste de mantenimiento decenal: $ 6.952,76 en los primeros 10 años. |  |  |  |  | Costos directos (1+2+3): |  | 7396.55