## Hoja 1
UAP020 | Ud | Boca de acceso con dispositivo de caída.
Boca de acceso con dispositivo de caía, de 1,00 m de diámetro interior y de 1,6 m de altura útil interior, de mampostería de ladrillo cerámico macizo de 1 pie de espesor asentado con mortero de cemento, confeccionado en obra, dosificación 1:6, revoque y bruñido por el interior con mortero de cemento, confeccionado en obra, con aditivo hidrófugo, dosificación 1:3 y elementos prefabricados de hormigón masivo, sobre solera de 25 cm de espesor de hormigón armado H-35, clase de exposición ambiental A2+Q2, tamaño máximo del agregado 19,0 mm, consistencia muy plástica ligeramente armada con malla soldada, con cierre de tapa circular con bloqueo y marco de fundición carga de rotura 400 kN, instalada en calzadas de calles, incluyendo las peatonales, o zonas de estacionamiento para todo tipo de vehículos. El precio incluye los equipos y la maquinaria necesarios para el desplazamiento y la disposición en obra de los elementos, pero no incluye la excavación ni el relleno del trasdós.
Código |  | Unidad | Descripción | Cantidad | Costo unitario | Costo parcial
1 |  |  | Materiales
mt10haf070jqc |  | m³ | Hormigón H-35, clase de exposición ambiental A2+Q2, tamaño máximo del agregado 19 mm, consistencia muy plástica, elaborado, según CIRSOC 201 2005. | 0.675 | 3475.43 | 2345.92
mt07ame080iwc |  | m² | Malla soldada R 335 separación 150x250 mm, con alambres longitudinales de 8 mm de diámetro y alambres transversales de 5,0 mm de diámetro, acero AM 500 N, según IRAM-IAS U 500-06. | 2.25 | 160.61 | 361.37
mt10hmf080we |  | m³ | Hormigón masivo H-35, clase de exposición ambiental A1+Q2, tamaño máximo del agregado 19 mm, consistencia muy plástica, elaborado, según CIRSOC 201 2005. | 0.466 | 3421.91 | 1594.61
mt04lma010b |  | Ud | Ladrillo cerámico macizo de elaboración mecánica, para revestir, 25x12x5 cm, densidad 2300 kg/m³. | 220 | 7.97 | 1753.4
mt08aaa010a |  | m³ | Agua. | 0.048 | 25.22 | 1.21
mt01arg005a |  | t | Arena de cantera, para mortero preparado en obra. | 0.38 | 283.7 | 107.81
mt08cem000g |  | kg | Cemento gris en sacos. | 72.274 | 4.84 | 349.81
mt08adt010 |  | kg | Aditivo hidrófugo para impermeabilización de morteros u hormigones. | 0.565 | 20.18 | 11.4
mt36tie010ig |  | m | Caño de PVC, serie B, de 200 mm de diámetro y 3,9 mm de espesor, con extremo abocardado, con el precio incrementado el 30% en concepto de accesorios y piezas especiales. | 1.3 | 245.66 | 319.36
mt10hmf080Ff |  | m³ | Hormigón masivo H-20, clase de exposición ambiental A1, tamaño máximo del agregado 19 mm, consistencia plástica, elaborado, según CIRSOC 201 2005. | 0.151 | 3199.4 | 483.11
mt46phm010b |  | Ud | Anillo prefabricado de hormigón masivo, con unión rígida machihembrada con junta de goma, de 100 cm de diámetro interior y 50 cm de altura, resistencia a compresión mayor de 250 kg/cm², para formación de boca de acceso. | 1 | 623.98 | 623.98
mt46phm020b |  | Ud | Cono asimétrico prefabricado de hormigón masivo, con unión rígida machihembrada con junta de goma, de 100 a 60 cm de diámetro interior y 60 cm de altura, resistencia a compresión mayor de 250 kg/cm², para formación de boca de acceso. | 1 | 881.35 | 881.35
mt46thb110b |  | kg | Lubricante para unión con junta elástica, en pozos de registro prefabricados. | 0.007 | 44.34 | 0.31
mt46tpr010q |  | Ud | Tapa circular con bloqueo mediante tres pestañas y marco de fundición dúctil de 850 mm de diámetro exterior y 100 mm de altura, paso libre de 600 mm, para boca de acceso, carga de rotura 400 kN. Tapa revestida con pintura bituminosa y marco provisto de junta de insonorización de polietileno y dispositivo antirrobo. | 1 | 1812.52 | 1812.52
mt46phm050 |  | Ud | Escalón de polipropileno conformado en U, para boca de acceso, de 330x160 mm, sección transversal de D=25 mm. | 4 | 73.29 | 293.16
|  |  |  | Subtotal materiales: |  | 10939.3
2 |  |  | Equipo
mq04cag010a |  | h | Camión con grúa de hasta 6 t. | 0.232 | 38954.6 | 9037.48
mq06hor010 |  | h | Hormigonera eléctrica con una capacidad de amasado de 160 l. | 0.194 | 2426.58 | 470.76
|  |  |  | Subtotal equipo: |  | 9508.24
3 |  |  | Mano de obra
mo041 |  | h | Oficial albañil de obra civil. | 7.669 | 33952.7 | 260383
mo087 |  | h | Medio oficial albañil de obra civil. | 6.075 | 25378.9 | 154177
|  |  |  | Subtotal mano de obra: |  | 414560
4 |  |  | Herramientas
|  | % | Herramientas | 2 | 435008 | 8700.15
Coste de mantenimiento decenal: $ 22.185,38 en los primeros 10 años. |  |  |  | Costos directos (1+2+3+4): |  | 443708